## Flachstahl
Stahlgewichte
Für alle Stahlgewichte gilt generell:
kg / m1
Alle Angaben wurden gründlich geprüft, sind jedoch dennoch ohne Gewähr.
Flachstahl
t (mm)
b (mm) | 2 | 3 | 4 | 5 | 6 | 8 | 10 | 12 | 15 | 16 | 18 | 20 | 25 | 30 | 35 | 40 | 50 | 60 | 80 | 100
10 | 0.157 | 0.236 | 0.314 | 0.393 | 0.471 | 0.628 | 0.785 | 0.94 | 1.18 | 1.26 | 1.41 | 1.57 | 1.96 | 2.36 | 2.75 | 3.14 | 3.93 | 4.71 | 6.28 | 7.85
15 | 0.236 | 0.353 | 0.471 | 0.589 | 0.707 | 0.942 | 1.178 | 1.41 | 1.77 | 1.88 | 2.12 | 2.36 | 2.94 | 3.53 | 4.12 | 4.71 | 5.89 | 7.07 | 9.42 | 11.78
20 | 0.314 | 0.471 | 0.628 | 0.785 | 0.942 | 1.256 | 1.57 | 1.88 | 2.36 | 2.51 | 2.83 | 3.14 | 3.93 | 4.71 | 5.5 | 6.28 | 7.85 | 9.42 | 12.56 | 15.7
25 | 0.393 | 0.589 | 0.785 | 0.981 | 1.178 | 1.57 | 1.963 | 2.36 | 2.94 | 3.14 | 3.53 | 3.93 | 4.91 | 5.89 | 6.87 | 7.85 | 9.81 | 11.78 | 15.7 | 19.63
30 | 0.471 | 0.707 | 0.942 | 1.178 | 1.413 | 1.884 | 2.355 | 2.83 | 3.53 | 3.77 | 4.24 | 4.71 | 5.89 | 7.07 | 8.24 | 9.42 | 11.78 | 14.13 | 18.84 | 23.55
35 | 0.55 | 0.824 | 1.099 | 1.374 | 1.649 | 2.198 | 2.748 | 3.3 | 4.12 | 4.4 | 4.95 | 5.5 | 6.87 | 8.24 | 9.62 | 10.99 | 13.74 | 16.49 | 21.98 | 27.48
40 | 0.628 | 0.942 | 1.256 | 1.57 | 1.884 | 2.512 | 3.14 | 3.77 | 4.71 | 5.02 | 5.65 | 6.28 | 7.85 | 9.42 | 10.99 | 12.56 | 15.7 | 18.84 | 25.12 | 31.4
45 | 0.707 | 1.06 | 1.413 | 1.766 | 2.12 | 2.826 | 3.533 | 4.24 | 5.3 | 5.65 | 6.36 | 7.07 | 8.83 | 10.6 | 12.36 | 14.13 | 17.66 | 21.2 | 28.26 | 35.33
50 | 0.785 | 1.178 | 1.57 | 1.963 | 2.355 | 3.14 | 3.925 | 4.71 | 5.89 | 6.28 | 7.07 | 7.85 | 9.81 | 11.78 | 13.74 | 15.7 | 19.63 | 23.55 | 31.4 | 39.25
60 | 0.942 | 1.413 | 1.884 | 2.355 | 2.826 | 3.768 | 4.71 | 5.65 | 7.07 | 7.54 | 8.48 | 9.42 | 11.78 | 14.13 | 16.49 | 18.84 | 23.55 | 28.26 | 37.68 | 47.1
70 | 1.099 | 1.649 | 2.198 | 2.748 | 3.297 | 4.396 | 5.495 | 6.59 | 8.24 | 8.79 | 9.89 | 10.99 | 13.74 | 16.49 | 19.23 | 21.98 | 27.48 | 32.97 | 43.96 | 54.95
80 | 1.256 | 1.884 | 2.512 | 3.14 | 3.768 | 5.024 | 6.28 | 7.54 | 9.42 | 10.05 | 11.3 | 12.56 | 15.7 | 18.84 | 21.98 | 25.12 | 31.4 | 37.68 | 50.24 | 62.8
90 | 1.413 | 2.12 | 2.826 | 3.533 | 4.239 | 5.652 | 7.065 | 8.48 | 10.6 | 11.3 | 12.72 | 14.13 | 17.66 | 21.2 | 24.73 | 28.26 | 35.33 | 42.39 | 56.52 | 70.65
100 | 1.57 | 2.355 | 3.14 | 3.925 | 4.71 | 6.28 | 7.85 | 9.42 | 11.78 | 12.56 | 14.13 | 15.7 | 19.63 | 23.55 | 27.48 | 31.4 | 39.25 | 47.1 | 62.8 | 78.5
110 | 1.727 | 2.591 | 3.454 | 4.318 | 5.181 | 6.908 | 8.635 | 10.36 | 12.95 | 13.82 | 15.54 | 17.27 | 21.59 | 25.91 | 30.22 | 34.54 | 43.18 | 51.81 | 69.08 | 86.35
120 | 1.884 | 2.826 | 3.768 | 4.71 | 5.652 | 7.536 | 9.42 | 11.3 | 14.13 | 15.07 | 16.96 | 18.84 | 23.55 | 28.26 | 32.97 | 37.68 | 47.1 | 56.52 | 75.36 | 94.2
130 | 2.041 | 3.062 | 4.082 | 5.103 | 6.123 | 8.164 | 10.205 | 12.25 | 15.31 | 16.33 | 18.37 | 20.41 | 25.51 | 30.62 | 35.72 | 40.82 | 51.03 | 61.23 | 81.64 | 102.05
140 | 2.198 | 3.297 | 4.396 | 5.495 | 6.594 | 8.792 | 10.99 | 13.19 | 16.49 | 17.58 | 19.78 | 21.98 | 27.48 | 32.97 | 38.47 | 43.96 | 54.95 | 65.94 | 87.92 | 109.9
150 | 2.355 | 3.533 | 4.71 | 5.888 | 7.065 | 9.42 | 11.775 | 14.13 | 17.66 | 18.84 | 21.2 | 23.55 | 29.44 | 35.33 | 41.21 | 47.1 | 58.88 | 70.65 | 94.2 | 117.75
160 | 2.512 | 3.768 | 5.024 | 6.28 | 7.536 | 10.048 | 12.56 | 15.07 | 18.84 | 20.1 | 22.61 | 25.12 | 31.4 | 37.68 | 43.96 | 50.24 | 62.8 | 75.36 | 100.48 | 125.6
180 | 2.826 | 4.239 | 5.652 | 7.065 | 8.478 | 11.304 | 14.13 | 16.96 | 21.2 | 22.61 | 25.43 | 28.26 | 35.33 | 42.39 | 49.46 | 56.52 | 70.65 | 84.78 | 113.04 | 141.3
200 | 3.14 | 4.71 | 6.28 | 7.85 | 9.42 | 12.56 | 15.7 | 18.84 | 23.55 | 25.12 | 28.26 | 31.4 | 39.25 | 47.1 | 54.95 | 62.8 | 78.5 | 94.2 | 125.6 | 157
220 | 3.454 | 5.181 | 6.908 | 8.635 | 10.362 | 13.816 | 17.27 | 20.72 | 25.91 | 27.63 | 31.09 | 34.54 | 43.18 | 51.81 | 60.45 | 69.08 | 86.35 | 103.62 | 138.16 | 172.7
240 | 3.768 | 5.652 | 7.536 | 9.42 | 11.304 | 15.072 | 18.84 | 22.61 | 28.26 | 30.14 | 33.91 | 37.68 | 47.1 | 56.52 | 65.94 | 75.36 | 94.2 | 113.04 | 150.72 | 188.4
250 | 3.925 | 5.888 | 7.85 | 9.813 | 11.775 | 15.7 | 19.625 | 23.55 | 29.44 | 31.4 | 35.33 | 39.25 | 49.06 | 58.88 | 68.69 | 78.5 | 98.13 | 117.75 | 157 | 196.25
260 | 4.082 | 6.123 | 8.164 | 10.205 | 12.246 | 16.328 | 20.41 | 24.49 | 30.62 | 32.66 | 36.74 | 40.82 | 51.03 | 61.23 | 71.44 | 81.64 | 102.05 | 122.46 | 163.28 | 204.1
280 | 4.396 | 6.594 | 8.792 | 10.99 | 13.188 | 17.584 | 21.98 | 26.38 | 32.97 | 35.17 | 39.56 | 43.96 | 54.95 | 65.94 | 76.93 | 87.92 | 109.9 | 131.88 | 175.84 | 219.8
300 | 4.71 | 7.065 | 9.42 | 11.775 | 14.13 | 18.84 | 23.55 | 28.26 | 35.33 | 37.68 | 42.39 | 47.1 | 58.88 | 70.65 | 82.43 | 94.2 | 117.75 | 141.3 | 188.4 | 235.5
320 | 5.024 | 7.536 | 10.048 | 12.56 | 15.072 | 20.096 | 25.12 | 30.14 | 37.68 | 40.19 | 45.22 | 50.24 | 62.8 | 75.36 | 87.92 | 100.48 | 125.6 | 150.72 | 200.96 | 251.2
340 | 5.338 | 8.007 | 10.676 | 13.345 | 16.014 | 21.352 | 26.69 | 32.03 | 40.04 | 42.7 | 48.04 | 53.38 | 66.73 | 80.07 | 93.42 | 106.76 | 133.45 | 160.14 | 213.52 | 266.9
350 | 5.495 | 8.243 | 10.99 | 13.738 | 16.485 | 21.98 | 27.475 | 32.97 | 41.21 | 43.96 | 49.46 | 54.95 | 68.69 | 82.43 | 96.16 | 109.9 | 137.38 | 164.85 | 219.8 | 274.75
360 | 5.652 | 8.478 | 11.304 | 14.13 | 16.956 | 22.608 | 28.26 | 33.91 | 42.39 | 45.22 | 50.87 | 56.52 | 70.65 | 84.78 | 98.91 | 113.04 | 141.3 | 169.56 | 226.08 | 282.6
380 | 5.966 | 8.949 | 11.932 | 14.915 | 17.898 | 23.864 | 29.83 | 35.8 | 44.75 | 47.73 | 53.69 | 59.66 | 74.58 | 89.49 | 104.41 | 119.32 | 149.15 | 178.98 | 238.64 | 298.3
400 | 6.28 | 9.42 | 12.56 | 15.7 | 18.84 | 25.12 | 31.4 | 37.68 | 47.1 | 50.24 | 56.52 | 62.8 | 78.5 | 94.2 | 109.9 | 125.6 | 157 | 188.4 | 251.2 | 314
450 | 7.065 | 10.598 | 14.13 | 17.663 | 21.195 | 28.26 | 35.325 | 42.39 | 52.99 | 56.52 | 63.59 | 70.65 | 88.31 | 105.98 | 123.64 | 141.3 | 176.63 | 211.95 | 282.6 | 353.25
500 | 7.85 | 11.775 | 15.7 | 19.625 | 23.55 | 31.4 | 39.25 | 47.1 | 58.88 | 62.8 | 70.65 | 78.5 | 98.13 | 117.75 | 137.38 | 157 | 196.25 | 235.5 | 314 | 392.5
550 | 8.635 | 12.953 | 17.27 | 21.588 | 25.905 | 34.54 | 43.175 | 51.81 | 64.76 | 69.08 | 77.72 | 86.35 | 107.94 | 129.53 | 151.11 | 172.7 | 215.88 | 259.05 | 345.4 | 431.75
600 | 9.42 | 14.13 | 18.84 | 23.55 | 28.26 | 37.68 | 47.1 | 56.52 | 70.65 | 75.36 | 84.78 | 94.2 | 117.75 | 141.3 | 164.85 | 188.4 | 235.5 | 282.6 | 376.8 | 471
650 | 10.205 | 15.308 | 20.41 | 25.513 | 30.615 | 40.82 | 51.025 | 61.23 | 76.54 | 81.64 | 91.85 | 102.05 | 127.56 | 153.08 | 178.59 | 204.1 | 255.13 | 306.15 | 408.2 | 510.25
700 | 10.99 | 16.485 | 21.98 | 27.475 | 32.97 | 43.96 | 54.95 | 65.94 | 82.43 | 87.92 | 98.91 | 109.9 | 137.38 | 164.85 | 192.33 | 219.8 | 274.75 | 329.7 | 439.6 | 549.5
Gewichtstabelle für Flachstahl in Kilogramm pro 1'000 mm
Grafik

## Rundstahl
Stahlgewichte
Für alle Stahlgewichte gilt generell:
kg / m1
Alle Angaben wurden gründlich geprüft, sind jedoch dennoch ohne Gewähr.
Rundstahl
Durchmesser d (mm) | Gewicht (kg/m) | Durchmesser d (mm) | Gewicht (kg/m) | Durchmesser d (mm) | Gewicht (kg/m)
6 | 0.222 | 30 | 5.55 | 85 | 44.5
8 | 0.395 | 32 | 6.31 | 90 | 49.9
10 | 0.617 | 35 | 7.55 | 95 | 55.6
12 | 0.888 | 36 | 7.99 | 100 | 61.7
13 | 1.04 | 38 | 8.9 | 105 | 68
14 | 1.21 | 40 | 9.86 | 110 | 74.6
15 | 1.39 | 42 | 10.9 | 115 | 81.5
16 | 1.58 | 45 | 12.5 | 120 | 88.8
18 | 2 | 48 | 14.2 | 130 | 104
20 | 2.47 | 50 | 15.4 | 140 | 121
22 | 2.98 | 55 | 18.7 | 150 | 139
24 | 3.55 | 60 | 22.2 | 160 | 158
25 | 3.85 | 65 | 26 | 170 | 178
26 | 4.17 | 70 | 30.2 | 180 | 200
27 | 4.49 | 75 | 34.7 | 190 | 223
28 | 4.83 | 80 | 39. 5 | 200 | 248
Gewichtstabelle für Rundstahl in Kilogramm pro 1'000 mm
s235, s355, ck45 etc.
Grafik

## PERMINOX
Stahlgewichte
Für alle Stahlgewichte gilt generell:
kg / m1
Alle Angaben wurden gründlich geprüft, sind jedoch dennoch ohne Gewähr.
PERMINOX
Durchmesser d (mm) | Gewicht (kg/m)
6 | 0.226
8 | 0.402
10 | 0.628
12 | 0.905
14 | 1.232
16 | 1.608
20 | 2.513
35 | 3.927
1.4016, 1.4301, 1.4362, 1.4401, 1.4404, 1.4462, 1.4571
Durchmesser möglicherweise nicht in allen Materialqualitäten lieferbar.
Gewichtstabelle für PERMINOX Edelstahl in Kilogramm pro 1'000 mm. Prüfen Sie auch unsere technische Edelstahl Tabelle für weitere Informationen
Grafik

## LNP
Stahlgewichte
Für alle Stahlgewichte gilt generell:
kg / m1
Alle Angaben wurden gründlich geprüft, sind jedoch dennoch ohne Gewähr.
LNP
Abmessung a / b / t (mm) | Gewicht kg/m | Abmessung a / b / t (mm) | Gewicht kg/m | Abmessung a / b / t (mm) | Gewicht kg/m | Abmessung a / b / t (mm) | Gewicht kg/m
15/15/3 | 0.64 | 40/40/6 | 3.52 | 70/70/9 | 9.34 | 120/120/15 | 26.61
20/20/3 | 0.88 | 45/45/5 | 3.38 | 75/75/8 | 9.03 | 130/130/12 | 23.6
20/20/4 | 1.14 | 45/45/6 | 3.93 | 80/80/8 | 9.66 | 140/140/13 | 27.48
25/25/3 | 1.12 | 50/50/5 | 3.77 | 80/80/10 | 11.86 | 140/140/15 | 31.4
25/25/4 | 1.45 | 50/50/6 | 4.47 | 80/80/12 | 14.05 | 150/150/12 | 16.5
30/30/3 | 1.36 | 50/50/7 | 5.15 | 90/90/9 | 12.17 | 150/150/14 | 31.64
30/30/4 | 1.78 | 50/50/8 | 5.82 | 100/100/8 | 12.2 | 150/150/15 | 33.76
30/30/5 | 2.18 | 55/55/6 | 4.95 | 100/100/10 | 15.07 | 150/150/16 | 35.87
30/30/6 | 2.54 | 60/60/6 | 5.42 | 100/100/12 | 17.82 | 160/160/15 | 36.19
35/35/4 | 2.1 | 60/60/8 | 7.09 | 100/100/14 | 20.57 | 180/180/16 | 43.3
35/35/5 | 2.57 | 60/60/10 | 8.69 | 110/110/10 | 16.64 | 180/180/18 | 48.53
35/35/6 | 3.04 | 65/65/7 | 6.83 | 110/110/12 | 19.7 | 200/200/16 | 48.5
40/40/4 | 2.42 | 70/70/7 | 7.38 | 120/120/10 | 18.2 | 200/200/18 | 54.31
40/40/5 | 2.97 | 70/70/8 | 8.25 | 120/120/12 | 21.6 | 200/200/20 | 59.9
Gewichtstabelle für LNP in Kilogramm pro 1'000 mm.
Grafik

## UNP
Stahlgewichte
Für alle Stahlgewichte gilt generell:
kg / m1
Alle Angaben wurden gründlich geprüft, sind jedoch dennoch ohne Gewähr.
UNP
Typ UNP | h (mm) | b (mm) | tw (mm) | tf (mm) | Gewicht (kg/m)
65 | 65 | 42 | 5.5 | 7.5 | 7.09
80 | 80 | 45 | 6 | 8 | 8.64
100 | 100 | 50 | 6 | 8.5 | 10.6
120 | 120 | 55 | 7 | 9 | 13.4
140 | 140 | 60 | 7 | 10 | 16
160 | 160 | 65 | 7.5 | 10.5 | 18.8
180 | 180 | 70 | 8 | 11 | 22
200 | 200 | 75 | 8.5 | 11.5 | 25.3
220 | 220 | 80 | 9 | 12.5 | 29.4
240 | 240 | 85 | 9.5 | 13 | 33.2
260 | 260 | 90 | 10 | 14 | 37.9
280 | 280 | 95 | 10 | 15 | 41.8
300 | 300 | 100 | 10 | 16 | 46.2
320 | 320 | 100 | 14 | 17.5 | 59.5
350 | 350 | 100 | 14 | 16 | 60.6
380 | 380 | 102 | 13.5 | 16 | 63.1
400 | 400 | 110 | 14 | 18 | 71.8
Gewichtstabelle für UNP in Kilogramm pro 1'000 mm.
Grafik

## TOPAR
Stahlgewichte
Für alle Stahlgewichte gilt generell:
kg / m1
Alle Angaben wurden gründlich geprüft, sind jedoch dennoch ohne Gewähr.
TOPAR
Anzahl Eisen pro Laufmeter
ø mm | Gewicht g kg/m | Querschnitt As mm2 | 2 | 3 | 3 1/3 | 4 | 5 | 6 | 6.666667 | 7 | 8 | 8.333333 | 9 | 10 | 11 | 12
Abstände
|  |  | 50 cm | 33.3 cm | 30 cm | 25 cm | 20 cm | 16.7 cm | 15 cm | 14.3 cm | 12.5 cm | 12 cm | 11.1 cm | 10 cm | 9.1 cm | 8.3 cm
6 | 0.222 | 28.3 | 57 | 85 | 95 | 113 | 141 | 170 | 188 | 198 | 226 | 236 | 254 | 283 | 311 | 339
6/8 | 0.308 | 39.3 | 79 | 118 | 131 | 157 | 196 | 236 | 262 | 275 | 314 | 327 | 354 | 393 | 432 | 472
8 | 0.395 | 50.3 | 101 | 151 | 168 | 201 | 251 | 302 | 335 | 352 | 402 | 419 | 452 | 503 | 553 | 603
8/10 | 0.506 | 64.4 | 129 | 193 | 215 | 258 | 322 | 386 | 429 | 451 | 515 | 537 | 580 | 644 | 708 | 773
10 | 0.617 | 78.5 | 157 | 236 | 262 | 314 | 393 | 471 | 523 | 550 | 628 | 654 | 707 | 785 | 864 | 942
10/12 | 0.752 | 95.8 | 192 | 288 | 319 | 383 | 480 | 575 | 639 | 671 | 766 | 798 | 862 | 958 | 1054 | 1150
12 | 0.888 | 113 | 226 | 339 | 377 | 452 | 565 | 679 | 754 | 792 | 905 | 942 | 1020 | 1130 | 1240 | 1360
12/14 | 1.05 | 133.5 | 167 | 401 | 445 | 534 | 668 | 801 | 890 | 935 | 1068 | 1110 | 1200 | 1340 | 1470 | 1600
14 | 1.21 | 154 | 308 | 462 | 513 | 616 | 770 | 924 | 1030 | 1080 | 1230 | 1280 | 1390 | 1540 | 1690 | 1850
14/16 | 1.4 | 178 | 355 | 533 | 592 | 710 | 890 | 1058 | 1185 | 1245 | 1420 | 1485 | 1600 | 1780 | 1950 | 2130
16 | 1.58 | 201 | 402 | 603 | 670 | 804 | 1010 | 1210 | 1340 | 1410 | 1610 | 1670 | 1810 | 2010 | 2210 | 2410
16/18 | 1.79 | 228 | 455 | 683 | 759 | 910 | 1140 | 1370 | 1520 | 1595 | 1820 | 1900 | 2050 | 2280 | 2500 | 2730
18 | 2 | 254 | 509 | 763 | 848 | 1020 | 1270 | 1530 | 1700 | 1780 | 2040 | 2120 | 2290 | 2540 | 2800 | 3050
18/20 | 2.24 | 284 | 569 | 853 | 950 | 1140 | 1420 | 1705 | 1895 | 1990 | 2270 | 2370 | 2560 | 2840 | 3130 | 3410
20 | 2.47 | 314 | 628 | 942 | 1050 | 1260 | 1570 | 1880 | 2090 | 2200 | 2510 | 2620 | 2830 | 3140 | 3460 | 3770
20/22 | 2.73 | 347 | 694 | 1040 | 1160 | 1390 | 1740 | 2080 | 2310 | 2430 | 2780 | 2890 | 3120 | 3470 | 3820 | 4160
22 | 2.98 | 380 | 760 | 1140 | 1270 | 1520 | 1900 | 2280 | 2530 | 2660 | 3040 | 3170 | 3420 | 3800 | 4180 | 4560
22/26 | 3.58 | 456 | 911 | 1370 | 1520 | 1320 | 2280 | 2730 | 3040 | 3190 | 3640 | 3800 | 4100 | 4560 | 5010 | 5470
26 | 4.17 | 531 | 1060 | 1590 | 1770 | 2120 | 2650 | 3190 | 3540 | 3720 | 4250 | 4420 | 4780 | 5310 | 5840 | 6370
26/30 | 4.86 | 619 | 1240 | 1860 | 2060 | 2480 | 3090 | 3710 | 4130 | 4330 | 4950 | 5160 | 5570 | 6190 | 6810 | 7430
30 | 5.55 | 707 | 1410 | 2120 | 2360 | 2830 | 3530 | 4240 | 4710 | 4950 | 5650 | 5890 | 6360 | 7070 | 7780 | 8480
30/34 | 6.34 | 808 | 1610 | 2420 | 2690 | 3230 | 4040 | 4840 | 5380 | 5650 | 6460 | 6730 | 7270 | 8080 | 8880 | 9690
34 | 7.13 | 908 | 1820 | 2720 | 3030 | 3630 | 4540 | 5450 | 6050 | 6360 | 7260 | 7570 | 8170 | 9080 | 9990 | 10900
34/40 | 5.5 | 1083 | 2160 | 3250 | 3610 | 4330 | 5410 | 6490 | 7220 | 7580 | 8660 | 9020 | 9740 | 10800 | 11900 | 13000
40 | 9.87 | 1257 | 2510 | 3770 | 4190 | 5030 | 6280 | 7540 | 8380 | 8800 | 10100 | 10500 | 11300 | 1260 | 13800 | 15100
Gewichtstabelle für TOPAR in Kilogramm pro 1'000 mm.
Grafik